## Sheet1
产品质量证明书 PROKUCT QUALITY CERTIFICATE | [11 empty] | 邮编(postcobe):518103 销售热线 (Sales Hotline):13265708889
企业获GB/T19001-ISO9001:2000认证 | [11 empty] | 服务热线(Service Hotline):0755-27323001
产品名称 PRODUCT |  | 1 5 - 5 P H 不 锈 钢 | [12 empty] | 交货日期 DELIVERY DATE |  |  |  | 2025-08-16
需方 CUSTOMER | [14 empty] | 到站 DESTINATION |  |  |  | 深圳
合同号 CONTRACT NO |  | 20250816 |  |  | 产品质量证明书号 CETIFICATE NO. |  |  | YSB2025-08 | [6 empty] | 船号 TRAIN NO. |  |  |  | 6982
重 量 ( K G ) TOTAL QUANTITY |  |  |  |  | 质量等级 |  |  | 一类一级 | [6 empty] | 交货状态 |  |  |  | HRC29-34°
批组号 HEAT NO | 牌号 STEEL GRADE | 板号 NO. | 件数 PIEC | 规格尺寸 SIZE(mm) |  |  | 化学成分% | [9 empty] | 机械性能 |  |  |  |  | 供货 状态
[7 empty] | C | Cu | Nb | Si | Mn | Fe | S | Cr | Mo | Ni | MECHANICAL PERFORMANGE
|  |  | E | 厚度 | 宽度 | 长度 | [10 empty] | 屈服 强度 MPa | 抗拉 强度 MPa | 伸长 率 % | 冷弯 COLD BEND | 冲击吸 收功 (J)
|  |  |  | THICK | WIDTH | LGNTH
36A0416 | 15-5PH | 254129153 |  |  |  |  | 0.04 | 3.4 | 0.18 | 0.88 | 0.73 | 75 | 0.12 | 15.5 | 0.15 | 3.87 | 980 | 980 | 10 | 合格 |  | M
说明 | 质量等级 | 区分：一类：保机械性能；二类：不保 |  |  |  |  | 机械性能
备注 NOTE | 1、此产品质量证明书无专用章无效，涂改无效，亿盛佰公司授权的一级经销商具备复印产品质量证明书，复印件加盖经销商公 章且在本经销范围内有效：The Product Quality Certificate is invalid without special seal of tye test epartment. The Product Quality Certificate is invalid if there's any alteration.First-grade dealers auyhorized py thee 备注 company have the right to copy the Product Quality Certificate.The copy with dealer's offieial/seal is NOTE valid in its authorized territory. 2、用户验货后使用如有异议应在货到15天内及时告知炉号、牌号，并保留实物及标志。If there's any/objectiol after delivery inspection,customer should inform the heat No.,grade and certificate No.while rešerving the product and its tags and marks within 15days. | [18 empty] | 填表人：温吉奋 Prepared by: 审核人：刘博师 Checked by: 印章： Signature